## Параметры вала
ЛЪ | ПАСПОРТ НА ОЧИЩЕННЫЙ ВАЛ v.3.0. Параметры вала. | [9 empty] | Следующая страница
| Лазеръ | Сертификат № | 220 | Для фирмы | xxx | Валов | 4 | Серийный № | Z19805
| Параметры | Линиатура |  | Угол поворота растра |  | Перемычка/ячейка |  |  | S контакта | Форма ячейки
| вала | 80 | линий\см | 60 | град |  | 1 : | 10.41667 | 90.4% | круг
| Параметры | Перемычка |  | Диаметр ячейки |  | Глубина |  | Объем по пасп. | 15 | см3\м2
| ячейки | 12 | мкм | 125 | мкм | 45 | мкм | BCM по пасп. | 9.677419 | млрд мкм3
| Дополнения | Покрытие | Al2O3 | х | Процедура | очистки |  | выполнено | Площадь поверхности вала
|  |  | Cr |  |  | диагностики |  | да | 0.063742 | м2
|  | Диаметр вала: | 70 |  | Длина вала: | 460 |  | V ячейки | 2.759765625e-07 | см3
[8 empty] | Расчетный объем вала (beta) | 14.70385 | см3\м2
[8 empty] | Увеличение | PH | мкм
[8 empty] | 200 | 250 | 125
Фотография чистой и грязной областей в поляризовнном свете (нажать).
| 70 |  | 290 |  | 100
Информация о заказчике
| Адрес | 190068, Санкт-Петербург, пр. Римского-Корсакова, д. 90, лит. C
| Контактное лицо | Петр
| Телефон | 8(812)945231,
Информация об исполнителе
| Адрес: | С-Пб, Биржевая линия, д.16, оф. 25.
| Контактное лицо | Михаил
| Телефон: | 8(921)862-18-30
[7 empty] | Грязный вал |  | Чистый вал
¦20.02.2013 ¦ www.lasercleaning.ru ¦ anilox@lasercleaning.ru ¦
Назад
Наблюдение ячеек в поляризованном свете позволяет увидеть степень очистки вала. В поляризованном свете, стенки и донышки ячеек без краски (лака) - блестят.
Note on J9: Объем ячейки считаем как объем эллиптического параболоида
Note on J10: количество ячеек в м2 умножаем на V одной ячейки
Зона 2 Зона 1
d
мм
мм
мм
мм
мм
Нажать
К диагностике
В начало

## Диагностика
ПАСПОРТ НА ОЧИЩЕННЫЙ ВАЛ. Диагностика. | ПАСПОРТ НА ОЧИЩЕННЫЙ ВАЛ. Диагностика.
| Общая информация по валу |  |  | Измерение глубины ячеек
| Заказчик | xxx |  | Глубина резкости (в фокусе перемычки) |  |  |  | Глубина резкости (в фокусе донышки)
| Серийный № вала | Z19805
| Количество обработанных зон | 2
| Диаметр вала | 70
| Длина рабочей области | 290
| Объем ячеек (дано) | 15 | см3/м2
| Объем ячейки (после очистки) | 2.759765625e-07 | см3
| Объем ячейки (до очистки) | 6.1328125e-08 | см3
| Диаметр ячейки | 125 | мкм
| Глубина ячейки до очистки | 10 | мкм
| Глубина ячейки после очистки | 45 | мкм
| Перемычка | 12 | мкм |  |  |  |  | Глубина ячейки после очистки |  | 45 | мкм
| Визуальный контроль | [5 empty] | Результат очистки вала
| Грязный вал |  | Чистый вал |  |  |  | Объем ячейки после очистки увеличился примерно на : |  | 77.77778 |  | %
| Глубина ячейки до очистки | 10 | Глубина ячейки после очистки |  | 45 | мкм
[7 empty] | Состояние вала: |  | Перемычки и ячейки вала в отличном состоянии.
[7 empty] | Ячейки до очистки заполнены на |  | 35 | мкм
[7 empty] | из |  | 45 | мкм
| Фото 1 | Фото 2 | Фото 1 |  |  | Фото 2 | Количество чистых ячеек после очистки: |  | 99%
| Грязный вал |  | Чистый вал
¦20.02.2013 ¦ www.lasercleaning.ru ¦ anilox@lasercleaning.ru ¦
мкм
Грязный вал
Чистый вал
В начало
К фотографиям грязного вала
К фотографиям чистого вала
Note on D10: Объем ячейки считаем как объем конуса, с коэф. Форма ячейки эллиптический параболоид.

## зона1
Фото 1, до очистки (200x)
Фото 1 (Перемычки)
Фото 1, после очистки (200x)
Визуально в обычном свете, стенки могут выглядеть темными. Однако блестящие донышки (зона 2) и наблюдение в поляризованном свете (параметры вала) показывает нам, что краска из ячейки полностью удалена.
К диагностике
К чистому валу
К Фото 2
Грязный вал
К диагностике
К грязному валу
К фото 2
Чистый вал

## зона 2
Фото 2, до очистки (200x)
Фото 2 (донышки)
Фото 2, после очистки (200x)
О степени очистки вала можно судить по глубине резкости: На фотографии зоны №1 в фокусе перемычки, на данной фотографии в фокусе блестящие донышки ячеек.
донышко
К Фото 1
Грязный вал
К чистому валу
В начало
К фото 1
Чистый вал
К грязному валу
В начало

## зона 3 (hidden)
К зоне 2 |  | К диагностике
Зона 2, вал 1, до очиски (20х1,6)
К зоне 2 |  | К диагностике
Зона 2, вал 1, после очиски (20x1,6)

## Титульный лист
ООО "ЛазерЪ"
для
xxx
Паспорт на анилоксовый вал
| № | 220
|  | Серийный номер: | Z19805
|  | Линиатура: | 80 | линий\см
|  | Объем: | 15 | см3\м2
|  | Расчетный объем | 14.70385 | см3\м2
¦20.02.2013 ¦ www.lasercleaning.ru ¦ anilox@lasercleaning.ru ¦